## Léame
HISTORIAL DE GRIETAS – INSPECCIÓN ESTRUCTURAL
Operación Minera – Mantenimiento
Flota | Pala hidráulica EX3600
Equipo | 3600-01
Periodo | 2023-01-18 a 2025-10-11
Inspecciones | 23
Zonas | 3 zonas, 12 puntos de inspección (ver hoja Puntos)
Cómo leer los datos
L actual (mm) | Longitud de grieta medida en la inspección. 0 = sin grieta detectable.
Celda vacía | Punto no inspeccionado en esa fecha (acceso, limpieza, programación).
Caution / Danger | Longitudes de referencia por punto (hoja Puntos). Con ellas se define el estado de cada punto.
Criterio de estado | Normal: L < Caution ¦ Alerta: Caution ≤ L < Danger ¦ Crítico: L ≥ Danger
Horas | Horas de operación acumuladas del equipo (horómetro) en la fecha de inspección.
Comentario | Observación del inspector cuando aplica (reparaciones, condiciones de la inspección).
Imagen | Imagen asociada al punto (esquema de la zona o foto), carpeta esquemas / fotos.
Ojo | Los datos vienen de campo. Pueden tener valores atípicos o inconsistencias: revíselos antes de sacar conclusiones.

## Historial
Fecha | Equipo | Horas (h) | Inspector | Zona | Código | Descripción | L actual (mm) | Comentario | Imagen
2023-01-18 | 3600-01 | 48310 | INSP-03 | Boom (pluma) | BM-01 | Placa lateral inferior, zona media del boom | 0 |  | 3600_BM_boom.png
2023-01-18 | 3600-01 | 48310 | INSP-03 | Boom (pluma) | BM-02 | Placa superior, zona de la punta del boom | 0 |  | 3600_BM_boom.png
2023-01-18 | 3600-01 | 48310 | INSP-03 | Boom (pluma) | BM-03 | Orejas de los cilindros del brazo | 0 |  | 3600_BM_boom.png
2023-01-18 | 3600-01 | 48310 | INSP-03 | Boom (pluma) | BM-04 | Cara lateral derecha, zona reparada | 160 |  | 3600_BM_boom.png
2023-01-18 | 3600-01 | 48310 | INSP-03 | Brazo (stick) | BR-01 | Orejas intermedias del cilindro (lado punta) | 0 |  | 3600_BR_brazo.png
2023-01-18 | 3600-01 | 48310 | INSP-03 | Brazo (stick) | BR-02 | Placa superior del brazo | 0 |  | 3600_BR_brazo.png
2023-01-18 | 3600-01 | 48310 | INSP-03 | Brazo (stick) | BR-03 | Soldadura de oreja interna derecha | 0 |  | 3600_BR_brazo.png
2023-01-18 | 3600-01 | 48310 | INSP-03 | Brazo (stick) | BR-04 | Cara lateral externa izquierda (metal base) | 0 |  | 3600_BR_brazo.png
2023-01-18 | 3600-01 | 48310 | INSP-03 | Cucharón | CU-01 | Labio y adaptadores de dientes centrales | 0 |  | 3600_CU_cucharon.png
2023-01-18 | 3600-01 | 48310 | INSP-03 | Cucharón | CU-02 | Lateral izquierdo, cara externa | 0 |  | 3600_CU_cucharon.png
2023-01-18 | 3600-01 | 48310 | INSP-03 | Cucharón | CU-03 | Esquinero inferior izquierdo | 0 |  | 3600_CU_cucharon.png
2023-01-18 | 3600-01 | 48310 | INSP-03 | Cucharón | CU-04 | Lateral derecho, cara externa | 0 |  | 3600_CU_cucharon.png
2023-03-02 | 3600-01 | 49004.7 | INSP-02 | Boom (pluma) | BM-01 | Placa lateral inferior, zona media del boom | 0 |  | 3600_BM_boom.png
2023-03-02 | 3600-01 | 49004.7 | INSP-02 | Boom (pluma) | BM-02 | Placa superior, zona de la punta del boom | 60 |  | 3600_BM_boom.png
2023-03-02 | 3600-01 | 49004.7 | INSP-02 | Boom (pluma) | BM-03 | Orejas de los cilindros del brazo | 0 |  | 3600_BM_boom.png
2023-03-02 | 3600-01 | 49004.7 | INSP-02 | Boom (pluma) | BM-04 | Cara lateral derecha, zona reparada | 200 |  | 3600_BM_boom.png
2023-03-02 | 3600-01 | 49004.7 | INSP-02 | Brazo (stick) | BR-01 | Orejas intermedias del cilindro (lado punta) | 0 |  | 3600_BR_brazo.png
2023-03-02 | 3600-01 | 49004.7 | INSP-02 | Brazo (stick) | BR-02 | Placa superior del brazo | 0 |  | 3600_BR_brazo.png
2023-03-02 | 3600-01 | 49004.7 | INSP-02 | Brazo (stick) | BR-03 | Soldadura de oreja interna derecha | 0 |  | 3600_BR_brazo.png
2023-03-02 | 3600-01 | 49004.7 | INSP-02 | Brazo (stick) | BR-04 | Cara lateral externa izquierda (metal base) | 100 |  | 3600_BR_brazo.png
2023-03-02 | 3600-01 | 49004.7 | INSP-02 | Cucharón | CU-01 | Labio y adaptadores de dientes centrales | 230 |  | 3600_CU_cucharon.png
2023-03-02 | 3600-01 | 49004.7 | INSP-02 | Cucharón | CU-02 | Lateral izquierdo, cara externa | 0 |  | 3600_CU_cucharon.png
2023-03-02 | 3600-01 | 49004.7 | INSP-02 | Cucharón | CU-03 | Esquinero inferior izquierdo | 0 |  | 3600_CU_cucharon.png
2023-03-02 | 3600-01 | 49004.7 | INSP-02 | Cucharón | CU-04 | Lateral derecho, cara externa | 0 |  | 3600_CU_cucharon.png
2023-04-14 | 3600-01 | 49768.2 | INSP-03 | Boom (pluma) | BM-01 | Placa lateral inferior, zona media del boom | 0 |  | 3600_BM_boom.png
2023-04-14 | 3600-01 | 49768.2 | INSP-03 | Boom (pluma) | BM-02 | Placa superior, zona de la punta del boom | 90 |  | 3600_BM_boom.png
2023-04-14 | 3600-01 | 49768.2 | INSP-03 | Boom (pluma) | BM-03 | Orejas de los cilindros del brazo |  |  | 3600_BM_boom.png
2023-04-14 | 3600-01 | 49768.2 | INSP-03 | Boom (pluma) | BM-04 | Cara lateral derecha, zona reparada | 240 |  | 3600_BM_boom.png
2023-04-14 | 3600-01 | 49768.2 | INSP-03 | Brazo (stick) | BR-01 | Orejas intermedias del cilindro (lado punta) | 0 |  | 3600_BR_brazo.png
2023-04-14 | 3600-01 | 49768.2 | INSP-03 | Brazo (stick) | BR-02 | Placa superior del brazo | 0 |  | 3600_BR_brazo.png
2023-04-14 | 3600-01 | 49768.2 | INSP-03 | Brazo (stick) | BR-03 | Soldadura de oreja interna derecha | 0 |  | 3600_BR_brazo.png
2023-04-14 | 3600-01 | 49768.2 | INSP-03 | Brazo (stick) | BR-04 | Cara lateral externa izquierda (metal base) | 120 |  | 3600_BR_brazo.png
2023-04-14 | 3600-01 | 49768.2 | INSP-03 | Cucharón | CU-01 | Labio y adaptadores de dientes centrales | 280 |  | 3600_CU_cucharon.png
2023-04-14 | 3600-01 | 49768.2 | INSP-03 | Cucharón | CU-02 | Lateral izquierdo, cara externa | 310 |  | 3600_CU_cucharon.png
2023-04-14 | 3600-01 | 49768.2 | INSP-03 | Cucharón | CU-03 | Esquinero inferior izquierdo | 0 |  | 3600_CU_cucharon.png
2023-04-14 | 3600-01 | 49768.2 | INSP-03 | Cucharón | CU-04 | Lateral derecho, cara externa | 0 |  | 3600_CU_cucharon.png
2023-05-31 | 3600-01 | 50603.3 | INSP-01 | Boom (pluma) | BM-01 | Placa lateral inferior, zona media del boom | 0 |  | 3600_BM_boom.png
2023-05-31 | 3600-01 | 50603.3 | INSP-01 | Boom (pluma) | BM-02 | Placa superior, zona de la punta del boom | 110 |  | 3600_BM_boom.png
2023-05-31 | 3600-01 | 50603.3 | INSP-01 | Boom (pluma) | BM-03 | Orejas de los cilindros del brazo | 0 |  | 3600_BM_boom.png
2023-05-31 | 3600-01 | 50603.3 | INSP-01 | Boom (pluma) | BM-04 | Cara lateral derecha, zona reparada | 260 |  | 3600_BM_boom.png
2023-05-31 | 3600-01 | 50603.3 | INSP-01 | Brazo (stick) | BR-01 | Orejas intermedias del cilindro (lado punta) | 0 |  | 3600_BR_brazo.png
2023-05-31 | 3600-01 | 50603.3 | INSP-01 | Brazo (stick) | BR-02 | Placa superior del brazo | 70 |  | 3600_BR_brazo.png
2023-05-31 | 3600-01 | 50603.3 | INSP-01 | Brazo (stick) | BR-03 | Soldadura de oreja interna derecha | 0 |  | 3600_BR_brazo.png
2023-05-31 | 3600-01 | 50603.3 | INSP-01 | Brazo (stick) | BR-04 | Cara lateral externa izquierda (metal base) | 150 |  | 3600_BR_brazo.png
2023-05-31 | 3600-01 | 50603.3 | INSP-01 | Cucharón | CU-01 | Labio y adaptadores de dientes centrales | 330 |  | 3600_CU_cucharon.png
2023-05-31 | 3600-01 | 50603.3 | INSP-01 | Cucharón | CU-02 | Lateral izquierdo, cara externa | 340 |  | 3600_CU_cucharon.png
2023-05-31 | 3600-01 | 50603.3 | INSP-01 | Cucharón | CU-03 | Esquinero inferior izquierdo | 0 |  | 3600_CU_cucharon.png
2023-05-31 | 3600-01 | 50603.3 | INSP-01 | Cucharón | CU-04 | Lateral derecho, cara externa | 0 |  | 3600_CU_cucharon.png
2023-07-14 | 3600-01 | 51331.4 | INSP-01 | Boom (pluma) | BM-01 | Placa lateral inferior, zona media del boom | 0 |  | 3600_BM_boom.png
2023-07-14 | 3600-01 | 51331.4 | INSP-01 | Boom (pluma) | BM-02 | Placa superior, zona de la punta del boom | 140 |  | 3600_BM_boom.png
2023-07-14 | 3600-01 | 51331.4 | INSP-01 | Boom (pluma) | BM-03 | Orejas de los cilindros del brazo | 60 |  | 3600_BM_boom.png
2023-07-14 | 3600-01 | 51331.4 | INSP-01 | Boom (pluma) | BM-04 | Cara lateral derecha, zona reparada | 310 |  | 3600_BM_boom.png
2023-07-14 | 3600-01 | 51331.4 | INSP-01 | Brazo (stick) | BR-01 | Orejas intermedias del cilindro (lado punta) | 0 |  | 3600_BR_brazo.png
2023-07-14 | 3600-01 | 51331.4 | INSP-01 | Brazo (stick) | BR-02 | Placa superior del brazo | 90 |  | 3600_BR_brazo.png
2023-07-14 | 3600-01 | 51331.4 | INSP-01 | Brazo (stick) | BR-03 | Soldadura de oreja interna derecha | 0 |  | 3600_BR_brazo.png
2023-07-14 | 3600-01 | 51331.4 | INSP-01 | Brazo (stick) | BR-04 | Cara lateral externa izquierda (metal base) | 170 |  | 3600_BR_brazo.png
2023-07-14 | 3600-01 | 51331.4 | INSP-01 | Cucharón | CU-01 | Labio y adaptadores de dientes centrales | 380 |  | 3600_CU_cucharon.png
2023-07-14 | 3600-01 | 51331.4 | INSP-01 | Cucharón | CU-02 | Lateral izquierdo, cara externa |  |  | 3600_CU_cucharon.png
2023-07-14 | 3600-01 | 51331.4 | INSP-01 | Cucharón | CU-03 | Esquinero inferior izquierdo | 0 |  | 3600_CU_cucharon.png
2023-07-14 | 3600-01 | 51331.4 | INSP-01 | Cucharón | CU-04 | Lateral derecho, cara externa | 0 |  | 3600_CU_cucharon.png
2023-08-28 | 3600-01 | 52204.7 | INSP-02 | Boom (pluma) | BM-01 | Placa lateral inferior, zona media del boom | 0 |  | 3600_BM_boom.png
2023-08-28 | 3600-01 | 52204.7 | INSP-02 | Boom (pluma) | BM-02 | Placa superior, zona de la punta del boom | 170 |  | 3600_BM_boom.png
2023-08-28 | 3600-01 | 52204.7 | INSP-02 | Boom (pluma) | BM-03 | Orejas de los cilindros del brazo | 80 |  | 3600_BM_boom.png
2023-08-28 | 3600-01 | 52204.7 | INSP-02 | Boom (pluma) | BM-04 | Cara lateral derecha, zona reparada | 340 |  | 3600_BM_boom.png
2023-08-28 | 3600-01 | 52204.7 | INSP-02 | Brazo (stick) | BR-01 | Orejas intermedias del cilindro (lado punta) | 0 |  | 3600_BR_brazo.png
2023-08-28 | 3600-01 | 52204.7 | INSP-02 | Brazo (stick) | BR-02 | Placa superior del brazo | 120 |  | 3600_BR_brazo.png
2023-08-28 | 3600-01 | 52204.7 | INSP-02 | Brazo (stick) | BR-03 | Soldadura de oreja interna derecha | 0 |  | 3600_BR_brazo.png
2023-08-28 | 3600-01 | 52204.7 | INSP-02 | Brazo (stick) | BR-04 | Cara lateral externa izquierda (metal base) | 190 |  | 3600_BR_brazo.png
2023-08-28 | 3600-01 | 52204.7 | INSP-02 | Cucharón | CU-01 | Labio y adaptadores de dientes centrales | 440 |  | 3600_CU_cucharon.png
2023-08-28 | 3600-01 | 52204.7 | INSP-02 | Cucharón | CU-02 | Lateral izquierdo, cara externa | 370 |  | 3600_CU_cucharon.png
2023-08-28 | 3600-01 | 52204.7 | INSP-02 | Cucharón | CU-03 | Esquinero inferior izquierdo | 0 |  | 3600_CU_cucharon.png
2023-08-28 | 3600-01 | 52204.7 | INSP-02 | Cucharón | CU-04 | Lateral derecho, cara externa | 0 |  | 3600_CU_cucharon.png
2023-10-06 | 3600-01 | 52939.2 | INSP-02 | Boom (pluma) | BM-01 | Placa lateral inferior, zona media del boom | 0 |  | 3600_BM_boom.png
2023-10-06 | 3600-01 | 52939.2 | INSP-02 | Boom (pluma) | BM-02 | Placa superior, zona de la punta del boom | 180 |  | 3600_BM_boom.png
2023-10-06 | 3600-01 | 52939.2 | INSP-02 | Boom (pluma) | BM-03 | Orejas de los cilindros del brazo | 100 |  | 3600_BM_boom.png
2023-10-06 | 3600-01 | 52939.2 | INSP-02 | Boom (pluma) | BM-04 | Cara lateral derecha, zona reparada | 370 |  | 3600_BM_boom.png
2023-10-06 | 3600-01 | 52939.2 | INSP-02 | Brazo (stick) | BR-01 | Orejas intermedias del cilindro (lado punta) |  |  | 3600_BR_brazo.png
2023-10-06 | 3600-01 | 52939.2 | INSP-02 | Brazo (stick) | BR-02 | Placa superior del brazo | 140 |  | 3600_BR_brazo.png
2023-10-06 | 3600-01 | 52939.2 | INSP-02 | Brazo (stick) | BR-03 | Soldadura de oreja interna derecha | 0 |  | 3600_BR_brazo.png
2023-10-06 | 3600-01 | 52939.2 | INSP-02 | Brazo (stick) | BR-04 | Cara lateral externa izquierda (metal base) |  |  | 3600_BR_brazo.png
2023-10-06 | 3600-01 | 52939.2 | INSP-02 | Cucharón | CU-01 | Labio y adaptadores de dientes centrales | 470 |  | 3600_CU_cucharon.png
2023-10-06 | 3600-01 | 52939.2 | INSP-02 | Cucharón | CU-02 | Lateral izquierdo, cara externa | 410 |  | 3600_CU_cucharon.png
2023-10-06 | 3600-01 | 52939.2 | INSP-02 | Cucharón | CU-03 | Esquinero inferior izquierdo | 0 |  | 3600_CU_cucharon.png
2023-10-06 | 3600-01 | 52939.2 | INSP-02 | Cucharón | CU-04 | Lateral derecho, cara externa | 0 |  | 3600_CU_cucharon.png
2023-11-17 | 3600-01 | 53745.1 | INSP-02 | Boom (pluma) | BM-01 | Placa lateral inferior, zona media del boom | 0 |  | 3600_BM_boom.png
2023-11-17 | 3600-01 | 53745.1 | INSP-02 | Boom (pluma) | BM-02 | Placa superior, zona de la punta del boom | 200 |  | 3600_BM_boom.png
2023-11-17 | 3600-01 | 53745.1 | INSP-02 | Boom (pluma) | BM-03 | Orejas de los cilindros del brazo | 110 |  | 3600_BM_boom.png
2023-11-17 | 3600-01 | 53745.1 | INSP-02 | Boom (pluma) | BM-04 | Cara lateral derecha, zona reparada | 0 | Zona reparada por soldadura | 3600_BM_boom.png
2023-11-17 | 3600-01 | 53745.1 | INSP-02 | Brazo (stick) | BR-01 | Orejas intermedias del cilindro (lado punta) |  |  | 3600_BR_brazo.png
2023-11-17 | 3600-01 | 53745.1 | INSP-02 | Brazo (stick) | BR-02 | Placa superior del brazo | 160 |  | 3600_BR_brazo.png
2023-11-17 | 3600-01 | 53745.1 | INSP-02 | Brazo (stick) | BR-03 | Soldadura de oreja interna derecha | 0 |  | 3600_BR_brazo.png
2023-11-17 | 3600-01 | 53745.1 | INSP-02 | Brazo (stick) | BR-04 | Cara lateral externa izquierda (metal base) | 250 |  | 3600_BR_brazo.png
2023-11-17 | 3600-01 | 53745.1 | INSP-02 | Cucharón | CU-01 | Labio y adaptadores de dientes centrales | 510 |  | 3600_CU_cucharon.png
2023-11-17 | 3600-01 | 53745.1 | INSP-02 | Cucharón | CU-02 | Lateral izquierdo, cara externa | 450 |  | 3600_CU_cucharon.png
2023-11-17 | 3600-01 | 53745.1 | INSP-02 | Cucharón | CU-03 | Esquinero inferior izquierdo | 0 |  | 3600_CU_cucharon.png
2023-11-17 | 3600-01 | 53745.1 | INSP-02 | Cucharón | CU-04 | Lateral derecho, cara externa | 0 |  | 3600_CU_cucharon.png
2023-12-25 | 3600-01 | 54376.4 | INSP-02 | Boom (pluma) | BM-01 | Placa lateral inferior, zona media del boom | 0 |  | 3600_BM_boom.png
2023-12-25 | 3600-01 | 54376.4 | INSP-02 | Boom (pluma) | BM-02 | Placa superior, zona de la punta del boom | 250 |  | 3600_BM_boom.png
2023-12-25 | 3600-01 | 54376.4 | INSP-02 | Boom (pluma) | BM-03 | Orejas de los cilindros del brazo | 120 |  | 3600_BM_boom.png
2023-12-25 | 3600-01 | 54376.4 | INSP-02 | Boom (pluma) | BM-04 | Cara lateral derecha, zona reparada | 0 |  | 3600_BM_boom.png
2023-12-25 | 3600-01 | 54376.4 | INSP-02 | Brazo (stick) | BR-01 | Orejas intermedias del cilindro (lado punta) | 0 |  | 3600_BR_brazo.png
2023-12-25 | 3600-01 | 54376.4 | INSP-02 | Brazo (stick) | BR-02 | Placa superior del brazo | 170 |  | 3600_BR_brazo.png
2023-12-25 | 3600-01 | 54376.4 | INSP-02 | Brazo (stick) | BR-03 | Soldadura de oreja interna derecha | 30 |  | 3600_BR_brazo.png
2023-12-25 | 3600-01 | 54376.4 | INSP-02 | Brazo (stick) | BR-04 | Cara lateral externa izquierda (metal base) | 270 |  | 3600_BR_brazo.png
2023-12-25 | 3600-01 | 54376.4 | INSP-02 | Cucharón | CU-01 | Labio y adaptadores de dientes centrales | 550 |  | 3600_CU_cucharon.png
2023-12-25 | 3600-01 | 54376.4 | INSP-02 | Cucharón | CU-02 | Lateral izquierdo, cara externa | 470 |  | 3600_CU_cucharon.png
2023-12-25 | 3600-01 | 54376.4 | INSP-02 | Cucharón | CU-03 | Esquinero inferior izquierdo | 0 |  | 3600_CU_cucharon.png
2023-12-25 | 3600-01 | 54376.4 | INSP-02 | Cucharón | CU-04 | Lateral derecho, cara externa | 0 |  | 3600_CU_cucharon.png
2024-03-01 | 3600-01 | 55657 | INSP-02 | Boom (pluma) | BM-01 | Placa lateral inferior, zona media del boom | 0 |  | 3600_BM_boom.png
2024-03-01 | 3600-01 | 55657 | INSP-02 | Boom (pluma) | BM-02 | Placa superior, zona de la punta del boom | 0 | Zona reparada por soldadura | 3600_BM_boom.png
2024-03-01 | 3600-01 | 55657 | INSP-02 | Boom (pluma) | BM-03 | Orejas de los cilindros del brazo | 0 | Zona reparada por soldadura | 3600_BM_boom.png
2024-03-01 | 3600-01 | 55657 | INSP-02 | Boom (pluma) | BM-04 | Cara lateral derecha, zona reparada | 30 | Grieta sobre reparación anterior | 3600_BM_2024-03-01_a.jpg
2024-03-01 | 3600-01 | 55657 | INSP-02 | Brazo (stick) | BR-01 | Orejas intermedias del cilindro (lado punta) | 0 |  | 3600_BR_brazo.png
2024-03-01 | 3600-01 | 55657 | INSP-02 | Brazo (stick) | BR-02 | Placa superior del brazo | 0 | Zona reparada por soldadura | 3600_BR_brazo.png
2024-03-01 | 3600-01 | 55657 | INSP-02 | Brazo (stick) | BR-03 | Soldadura de oreja interna derecha | 50 | Grieta en soldadura de la oreja | 3600_BR_2024-03-01.jpg
2024-03-01 | 3600-01 | 55657 | INSP-02 | Brazo (stick) | BR-04 | Cara lateral externa izquierda (metal base) | 300 | Grieta en metal base, programar reparación | 3600_BR_2024-03-01.jpg
2024-03-01 | 3600-01 | 55657 | INSP-02 | Cucharón | CU-01 | Labio y adaptadores de dientes centrales | 0 | Cucharón nuevo (cambio de componente) | 3600_CU_2024-03-01_cucharon_nuevo.jpg
2024-03-01 | 3600-01 | 55657 | INSP-02 | Cucharón | CU-02 | Lateral izquierdo, cara externa | 0 | Cucharón nuevo (cambio de componente) | 3600_CU_2024-03-01_cucharon_nuevo.jpg
2024-03-01 | 3600-01 | 55657 | INSP-02 | Cucharón | CU-03 | Esquinero inferior izquierdo | 0 | Cucharón nuevo (cambio de componente) | 3600_CU_2024-03-01_cucharon_nuevo.jpg
2024-03-01 | 3600-01 | 55657 | INSP-02 | Cucharón | CU-04 | Lateral derecho, cara externa | 0 | Cucharón nuevo (cambio de componente) | 3600_CU_2024-03-01_cucharon_nuevo.jpg
2024-03-31 | 3600-01 | 56187 | INSP-02 | Boom (pluma) | BM-01 | Placa lateral inferior, zona media del boom | 0 |  | 3600_BM_boom.png
2024-03-31 | 3600-01 | 56187 | INSP-02 | Boom (pluma) | BM-02 | Placa superior, zona de la punta del boom | 0 |  | 3600_BM_boom.png
2024-03-31 | 3600-01 | 56187 | INSP-02 | Boom (pluma) | BM-03 | Orejas de los cilindros del brazo | 0 |  | 3600_BM_boom.png
2024-03-31 | 3600-01 | 56187 | INSP-02 | Boom (pluma) | BM-04 | Cara lateral derecha, zona reparada | 40 |  | 3600_BM_boom.png
2024-03-31 | 3600-01 | 56187 | INSP-02 | Brazo (stick) | BR-01 | Orejas intermedias del cilindro (lado punta) | 0 |  | 3600_BR_brazo.png
2024-03-31 | 3600-01 | 56187 | INSP-02 | Brazo (stick) | BR-02 | Placa superior del brazo | 0 |  | 3600_BR_brazo.png
2024-03-31 | 3600-01 | 56187 | INSP-02 | Brazo (stick) | BR-03 | Soldadura de oreja interna derecha | 60 |  | 3600_BR_brazo.png
2024-03-31 | 3600-01 | 56187 | INSP-02 | Brazo (stick) | BR-04 | Cara lateral externa izquierda (metal base) | 320 |  | 3600_BR_brazo.png
2024-03-31 | 3600-01 | 56187 | INSP-02 | Cucharón | CU-01 | Labio y adaptadores de dientes centrales | 0 |  | 3600_CU_cucharon.png
2024-03-31 | 3600-01 | 56187 | INSP-02 | Cucharón | CU-02 | Lateral izquierdo, cara externa | 0 |  | 3600_CU_cucharon.png
2024-03-31 | 3600-01 | 56187 | INSP-02 | Cucharón | CU-03 | Esquinero inferior izquierdo | 0 |  | 3600_CU_cucharon.png
2024-03-31 | 3600-01 | 56187 | INSP-02 | Cucharón | CU-04 | Lateral derecho, cara externa | 0 |  | 3600_CU_cucharon.png
2024-05-17 | 3600-01 | 56985.8 | INSP-03 | Boom (pluma) | BM-01 | Placa lateral inferior, zona media del boom | 0 |  | 3600_BM_boom.png
2024-05-17 | 3600-01 | 56985.8 | INSP-03 | Boom (pluma) | BM-02 | Placa superior, zona de la punta del boom | 0 |  | 3600_BM_boom.png
2024-05-17 | 3600-01 | 56985.8 | INSP-03 | Boom (pluma) | BM-03 | Orejas de los cilindros del brazo | 0 |  | 3600_BM_boom.png
2024-05-17 | 3600-01 | 56985.8 | INSP-03 | Boom (pluma) | BM-04 | Cara lateral derecha, zona reparada | 50 |  | 3600_BM_boom.png
2024-05-17 | 3600-01 | 56985.8 | INSP-03 | Brazo (stick) | BR-01 | Orejas intermedias del cilindro (lado punta) | 0 |  | 3600_BR_brazo.png
2024-05-17 | 3600-01 | 56985.8 | INSP-03 | Brazo (stick) | BR-02 | Placa superior del brazo | 0 |  | 3600_BR_brazo.png
2024-05-17 | 3600-01 | 56985.8 | INSP-03 | Brazo (stick) | BR-03 | Soldadura de oreja interna derecha | 70 |  | 3600_BR_brazo.png
2024-05-17 | 3600-01 | 56985.8 | INSP-03 | Brazo (stick) | BR-04 | Cara lateral externa izquierda (metal base) | 0 | Zona reparada por soldadura | 3600_BR_brazo.png
2024-05-17 | 3600-01 | 56985.8 | INSP-03 | Cucharón | CU-01 | Labio y adaptadores de dientes centrales | 0 |  | 3600_CU_cucharon.png
2024-05-17 | 3600-01 | 56985.8 | INSP-03 | Cucharón | CU-02 | Lateral izquierdo, cara externa | 160 |  | 3600_CU_cucharon.png
2024-05-17 | 3600-01 | 56985.8 | INSP-03 | Cucharón | CU-03 | Esquinero inferior izquierdo | 0 |  | 3600_CU_cucharon.png
2024-05-17 | 3600-01 | 56985.8 | INSP-03 | Cucharón | CU-04 | Lateral derecho, cara externa | 0 |  | 3600_CU_cucharon.png
2024-06-25 | 3600-01 | 57713.5 | INSP-01 | Boom (pluma) | BM-01 | Placa lateral inferior, zona media del boom | 0 |  | 3600_BM_boom.png
2024-06-25 | 3600-01 | 57713.5 | INSP-01 | Boom (pluma) | BM-02 | Placa superior, zona de la punta del boom | 0 |  | 3600_BM_boom.png
2024-06-25 | 3600-01 | 57713.5 | INSP-01 | Boom (pluma) | BM-03 | Orejas de los cilindros del brazo | 0 |  | 3600_BM_boom.png
2024-06-25 | 3600-01 | 57713.5 | INSP-01 | Boom (pluma) | BM-04 | Cara lateral derecha, zona reparada | 60 |  | 3600_BM_boom.png
2024-06-25 | 3600-01 | 57713.5 | INSP-01 | Brazo (stick) | BR-01 | Orejas intermedias del cilindro (lado punta) | 70 |  | 3600_BR_brazo.png
2024-06-25 | 3600-01 | 57713.5 | INSP-01 | Brazo (stick) | BR-02 | Placa superior del brazo | 0 |  | 3600_BR_brazo.png
2024-06-25 | 3600-01 | 57713.5 | INSP-01 | Brazo (stick) | BR-03 | Soldadura de oreja interna derecha | 80 |  | 3600_BR_brazo.png
2024-06-25 | 3600-01 | 57713.5 | INSP-01 | Brazo (stick) | BR-04 | Cara lateral externa izquierda (metal base) | 0 |  | 3600_BR_brazo.png
2024-06-25 | 3600-01 | 57713.5 | INSP-01 | Cucharón | CU-01 | Labio y adaptadores de dientes centrales |  |  | 3600_CU_cucharon.png
2024-06-25 | 3600-01 | 57713.5 | INSP-01 | Cucharón | CU-02 | Lateral izquierdo, cara externa | 250 |  | 3600_CU_cucharon.png
2024-06-25 | 3600-01 | 57713.5 | INSP-01 | Cucharón | CU-03 | Esquinero inferior izquierdo | 0 |  | 3600_CU_cucharon.png
2024-06-25 | 3600-01 | 57713.5 | INSP-01 | Cucharón | CU-04 | Lateral derecho, cara externa | 0 |  | 3600_CU_cucharon.png
2024-08-02 | 3600-01 | 58327.6 | INSP-01 | Boom (pluma) | BM-01 | Placa lateral inferior, zona media del boom | 0 |  | 3600_BM_boom.png
2024-08-02 | 3600-01 | 58327.6 | INSP-01 | Boom (pluma) | BM-02 | Placa superior, zona de la punta del boom | 0 |  | 3600_BM_boom.png
2024-08-02 | 3600-01 | 58327.6 | INSP-01 | Boom (pluma) | BM-03 | Orejas de los cilindros del brazo | 0 |  | 3600_BM_boom.png
2024-08-02 | 3600-01 | 58327.6 | INSP-01 | Boom (pluma) | BM-04 | Cara lateral derecha, zona reparada | 80 |  | 3600_BM_boom.png
2024-08-02 | 3600-01 | 58327.6 | INSP-01 | Brazo (stick) | BR-01 | Orejas intermedias del cilindro (lado punta) | 100 |  | 3600_BR_brazo.png
2024-08-02 | 3600-01 | 58327.6 | INSP-01 | Brazo (stick) | BR-02 | Placa superior del brazo | 0 |  | 3600_BR_brazo.png
2024-08-02 | 3600-01 | 58327.6 | INSP-01 | Brazo (stick) | BR-03 | Soldadura de oreja interna derecha | 90 |  | 3600_BR_brazo.png
2024-08-02 | 3600-01 | 58327.6 | INSP-01 | Brazo (stick) | BR-04 | Cara lateral externa izquierda (metal base) | 0 |  | 3600_BR_brazo.png
2024-08-02 | 3600-01 | 58327.6 | INSP-01 | Cucharón | CU-01 | Labio y adaptadores de dientes centrales | 270 |  | 3600_CU_cucharon.png
2024-08-02 | 3600-01 | 58327.6 | INSP-01 | Cucharón | CU-02 | Lateral izquierdo, cara externa | 330 |  | 3600_CU_cucharon.png
2024-08-02 | 3600-01 | 58327.6 | INSP-01 | Cucharón | CU-03 | Esquinero inferior izquierdo | 0 |  | 3600_CU_cucharon.png
2024-08-02 | 3600-01 | 58327.6 | INSP-01 | Cucharón | CU-04 | Lateral derecho, cara externa | 0 |  | 3600_CU_cucharon.png
2024-09-18 | 3600-01 | 59107.5 | INSP-01 | Boom (pluma) | BM-01 | Placa lateral inferior, zona media del boom | 0 |  | 3600_BM_boom.png
2024-09-18 | 3600-01 | 59107.5 | INSP-01 | Boom (pluma) | BM-02 | Placa superior, zona de la punta del boom | 0 |  | 3600_BM_boom.png
2024-09-18 | 3600-01 | 59107.5 | INSP-01 | Boom (pluma) | BM-03 | Orejas de los cilindros del brazo | 0 |  | 3600_BM_boom.png
2024-09-18 | 3600-01 | 59107.5 | INSP-01 | Boom (pluma) | BM-04 | Cara lateral derecha, zona reparada | 90 |  | 3600_BM_boom.png
2024-09-18 | 3600-01 | 59107.5 | INSP-01 | Brazo (stick) | BR-01 | Orejas intermedias del cilindro (lado punta) | 130 |  | 3600_BR_brazo.png
2024-09-18 | 3600-01 | 59107.5 | INSP-01 | Brazo (stick) | BR-02 | Placa superior del brazo | 0 |  | 3600_BR_brazo.png
2024-09-18 | 3600-01 | 59107.5 | INSP-01 | Brazo (stick) | BR-03 | Soldadura de oreja interna derecha | 100 |  | 3600_BR_brazo.png
2024-09-18 | 3600-01 | 59107.5 | INSP-01 | Brazo (stick) | BR-04 | Cara lateral externa izquierda (metal base) | 0 |  | 3600_BR_brazo.png
2024-09-18 | 3600-01 | 59107.5 | INSP-01 | Cucharón | CU-01 | Labio y adaptadores de dientes centrales | 350 |  | 3600_CU_cucharon.png
2024-09-18 | 3600-01 | 59107.5 | INSP-01 | Cucharón | CU-02 | Lateral izquierdo, cara externa | 430 |  | 3600_CU_cucharon.png
2024-09-18 | 3600-01 | 59107.5 | INSP-01 | Cucharón | CU-03 | Esquinero inferior izquierdo |  |  | 3600_CU_cucharon.png
2024-09-18 | 3600-01 | 59107.5 | INSP-01 | Cucharón | CU-04 | Lateral derecho, cara externa | 0 |  | 3600_CU_cucharon.png
2024-10-31 | 3600-01 | 59852.6 | INSP-02 | Boom (pluma) | BM-01 | Placa lateral inferior, zona media del boom | 0 |  | 3600_BM_boom.png
2024-10-31 | 3600-01 | 59852.6 | INSP-02 | Boom (pluma) | BM-02 | Placa superior, zona de la punta del boom | 0 |  | 3600_BM_boom.png
2024-10-31 | 3600-01 | 59852.6 | INSP-02 | Boom (pluma) | BM-03 | Orejas de los cilindros del brazo | 0 |  | 3600_BM_boom.png
2024-10-31 | 3600-01 | 59852.6 | INSP-02 | Boom (pluma) | BM-04 | Cara lateral derecha, zona reparada | 0 | Zona reparada por soldadura | 3600_BM_boom.png
2024-10-31 | 3600-01 | 59852.6 | INSP-02 | Brazo (stick) | BR-01 | Orejas intermedias del cilindro (lado punta) | 180 |  | 3600_BR_brazo.png
2024-10-31 | 3600-01 | 59852.6 | INSP-02 | Brazo (stick) | BR-02 | Placa superior del brazo | 0 |  | 3600_BR_brazo.png
2024-10-31 | 3600-01 | 59852.6 | INSP-02 | Brazo (stick) | BR-03 | Soldadura de oreja interna derecha | 110 |  | 3600_BR_brazo.png
2024-10-31 | 3600-01 | 59852.6 | INSP-02 | Brazo (stick) | BR-04 | Cara lateral externa izquierda (metal base) | 0 |  | 3600_BR_brazo.png
2024-10-31 | 3600-01 | 59852.6 | INSP-02 | Cucharón | CU-01 | Labio y adaptadores de dientes centrales | 450 |  | 3600_CU_cucharon.png
2024-10-31 | 3600-01 | 59852.6 | INSP-02 | Cucharón | CU-02 | Lateral izquierdo, cara externa | 530 |  | 3600_CU_cucharon.png
2024-10-31 | 3600-01 | 59852.6 | INSP-02 | Cucharón | CU-03 | Esquinero inferior izquierdo | 70 |  | 3600_CU_cucharon.png
2024-10-31 | 3600-01 | 59852.6 | INSP-02 | Cucharón | CU-04 | Lateral derecho, cara externa | 0 |  | 3600_CU_cucharon.png
2024-12-28 | 3600-01 | 60862.6 | INSP-02 | Boom (pluma) | BM-01 | Placa lateral inferior, zona media del boom | 0 |  | 3600_BM_boom.png
2024-12-28 | 3600-01 | 60862.6 | INSP-02 | Boom (pluma) | BM-02 | Placa superior, zona de la punta del boom | 0 |  | 3600_BM_boom.png
2024-12-28 | 3600-01 | 60862.6 | INSP-02 | Boom (pluma) | BM-03 | Orejas de los cilindros del brazo | 0 |  | 3600_BM_boom.png
2024-12-28 | 3600-01 | 60862.6 | INSP-02 | Boom (pluma) | BM-04 | Cara lateral derecha, zona reparada | 0 |  | 3600_BM_boom.png
2024-12-28 | 3600-01 | 60862.6 | INSP-02 | Brazo (stick) | BR-01 | Orejas intermedias del cilindro (lado punta) | 190 |  | 3600_BR_brazo.png
2024-12-28 | 3600-01 | 60862.6 | INSP-02 | Brazo (stick) | BR-02 | Placa superior del brazo | 0 |  | 3600_BR_brazo.png
2024-12-28 | 3600-01 | 60862.6 | INSP-02 | Brazo (stick) | BR-03 | Soldadura de oreja interna derecha | 0 | Zona reparada por soldadura | 3600_BR_brazo.png
2024-12-28 | 3600-01 | 60862.6 | INSP-02 | Brazo (stick) | BR-04 | Cara lateral externa izquierda (metal base) | 0 |  | 3600_BR_brazo.png
2024-12-28 | 3600-01 | 60862.6 | INSP-02 | Cucharón | CU-01 | Labio y adaptadores de dientes centrales | 570 |  | 3600_CU_cucharon.png
2024-12-28 | 3600-01 | 60862.6 | INSP-02 | Cucharón | CU-02 | Lateral izquierdo, cara externa | 600 |  | 3600_CU_cucharon.png
2024-12-28 | 3600-01 | 60862.6 | INSP-02 | Cucharón | CU-03 | Esquinero inferior izquierdo | 100 |  | 3600_CU_cucharon.png
2024-12-28 | 3600-01 | 60862.6 | INSP-02 | Cucharón | CU-04 | Lateral derecho, cara externa | 0 |  | 3600_CU_cucharon.png
2025-03-07 | 3600-01 | 62060 | INSP-03 | Boom (pluma) | BM-01 | Placa lateral inferior, zona media del boom | 60 |  | 3600_BM_boom.png
2025-03-07 | 3600-01 | 62060 | INSP-03 | Boom (pluma) | BM-02 | Placa superior, zona de la punta del boom | 50 |  | 3600_BM_boom.png
2025-03-07 | 3600-01 | 62060 | INSP-03 | Boom (pluma) | BM-03 | Orejas de los cilindros del brazo | 60 |  | 3600_BM_boom.png
2025-03-07 | 3600-01 | 62060 | INSP-03 | Boom (pluma) | BM-04 | Cara lateral derecha, zona reparada | 0 |  | 3600_BM_boom.png
2025-03-07 | 3600-01 | 62060 | INSP-03 | Brazo (stick) | BR-01 | Orejas intermedias del cilindro (lado punta) | 270 |  | 3600_BR_brazo.png
2025-03-07 | 3600-01 | 62060 | INSP-03 | Brazo (stick) | BR-02 | Placa superior del brazo | 0 |  | 3600_BR_brazo.png
2025-03-07 | 3600-01 | 62060 | INSP-03 | Brazo (stick) | BR-03 | Soldadura de oreja interna derecha | 0 |  | 3600_BR_brazo.png
2025-03-07 | 3600-01 | 62060 | INSP-03 | Brazo (stick) | BR-04 | Cara lateral externa izquierda (metal base) | 0 |  | 3600_BR_brazo.png
2025-03-07 | 3600-01 | 62060 | INSP-03 | Cucharón | CU-01 | Labio y adaptadores de dientes centrales | 0 | Zona reparada por soldadura | 3600_CU_cucharon.png
2025-03-07 | 3600-01 | 62060 | INSP-03 | Cucharón | CU-02 | Lateral izquierdo, cara externa | 840 |  | 3600_CU_cucharon.png
2025-03-07 | 3600-01 | 62060 | INSP-03 | Cucharón | CU-03 | Esquinero inferior izquierdo | 140 |  | 3600_CU_cucharon.png
2025-03-07 | 3600-01 | 62060 | INSP-03 | Cucharón | CU-04 | Lateral derecho, cara externa | 60 |  | 3600_CU_cucharon.png
2025-04-22 | 3600-01 | 62799.2 | INSP-01 | Boom (pluma) | BM-01 | Placa lateral inferior, zona media del boom | 100 |  | 3600_BM_boom.png
2025-04-22 | 3600-01 | 62799.2 | INSP-01 | Boom (pluma) | BM-02 | Placa superior, zona de la punta del boom | 70 |  | 3600_BM_boom.png
2025-04-22 | 3600-01 | 62799.2 | INSP-01 | Boom (pluma) | BM-03 | Orejas de los cilindros del brazo | 80 |  | 3600_BM_boom.png
2025-04-22 | 3600-01 | 62799.2 | INSP-01 | Boom (pluma) | BM-04 | Cara lateral derecha, zona reparada | 0 |  | 3600_BM_boom.png
2025-04-22 | 3600-01 | 62799.2 | INSP-01 | Brazo (stick) | BR-01 | Orejas intermedias del cilindro (lado punta) | 310 |  | 3600_BR_brazo.png
2025-04-22 | 3600-01 | 62799.2 | INSP-01 | Brazo (stick) | BR-02 | Placa superior del brazo | 0 |  | 3600_BR_brazo.png
2025-04-22 | 3600-01 | 62799.2 | INSP-01 | Brazo (stick) | BR-03 | Soldadura de oreja interna derecha | 0 |  | 3600_BR_brazo.png
2025-04-22 | 3600-01 | 62799.2 | INSP-01 | Brazo (stick) | BR-04 | Cara lateral externa izquierda (metal base) | 0 |  | 3600_BR_brazo.png
2025-04-22 | 3600-01 | 62799.2 | INSP-01 | Cucharón | CU-01 | Labio y adaptadores de dientes centrales | 1010 |  | 3600_CU_cucharon.png
2025-04-22 | 3600-01 | 62799.2 | INSP-01 | Cucharón | CU-02 | Lateral izquierdo, cara externa | 0 |  | 3600_CU_cucharon.png
2025-04-22 | 3600-01 | 62799.2 | INSP-01 | Cucharón | CU-03 | Esquinero inferior izquierdo | 170 |  | 3600_CU_cucharon.png
2025-04-22 | 3600-01 | 62799.2 | INSP-01 | Cucharón | CU-04 | Lateral derecho, cara externa | 80 |  | 3600_CU_cucharon.png
2025-06-08 | 3600-01 | 63595.3 | INSP-02 | Boom (pluma) | BM-01 | Placa lateral inferior, zona media del boom | 130 |  | 3600_BM_boom.png
2025-06-08 | 3600-01 | 63595.3 | INSP-02 | Boom (pluma) | BM-02 | Placa superior, zona de la punta del boom | 90 |  | 3600_BM_boom.png
2025-06-08 | 3600-01 | 63595.3 | INSP-02 | Boom (pluma) | BM-03 | Orejas de los cilindros del brazo | 100 |  | 3600_BM_boom.png
2025-06-08 | 3600-01 | 63595.3 | INSP-02 | Boom (pluma) | BM-04 | Cara lateral derecha, zona reparada | 0 |  | 3600_BM_boom.png
2025-06-08 | 3600-01 | 63595.3 | INSP-02 | Brazo (stick) | BR-01 | Orejas intermedias del cilindro (lado punta) | 350 |  | 3600_BR_brazo.png
2025-06-08 | 3600-01 | 63595.3 | INSP-02 | Brazo (stick) | BR-02 | Placa superior del brazo | 0 |  | 3600_BR_brazo.png
2025-06-08 | 3600-01 | 63595.3 | INSP-02 | Brazo (stick) | BR-03 | Soldadura de oreja interna derecha | 20 |  | 3600_BR_brazo.png
2025-06-08 | 3600-01 | 63595.3 | INSP-02 | Brazo (stick) | BR-04 | Cara lateral externa izquierda (metal base) | 0 |  | 3600_BR_brazo.png
2025-06-08 | 3600-01 | 63595.3 | INSP-02 | Cucharón | CU-01 | Labio y adaptadores de dientes centrales | 100 |  | 3600_CU_cucharon.png
2025-06-08 | 3600-01 | 63595.3 | INSP-02 | Cucharón | CU-02 | Lateral izquierdo, cara externa | 1040 |  | 3600_CU_cucharon.png
2025-06-08 | 3600-01 | 63595.3 | INSP-02 | Cucharón | CU-03 | Esquinero inferior izquierdo | 180 |  | 3600_CU_cucharon.png
2025-06-08 | 3600-01 | 63595.3 | INSP-02 | Cucharón | CU-04 | Lateral derecho, cara externa | 100 |  | 3600_CU_cucharon.png
2025-07-19 | 3600-01 | 64278.5 | INSP-02 | Boom (pluma) | BM-01 | Placa lateral inferior, zona media del boom | 140 |  | 3600_BM_boom.png
2025-07-19 | 3600-01 | 64278.5 | INSP-02 | Boom (pluma) | BM-02 | Placa superior, zona de la punta del boom | 120 |  | 3600_BM_boom.png
2025-07-19 | 3600-01 | 64278.5 | INSP-02 | Boom (pluma) | BM-03 | Orejas de los cilindros del brazo | 120 |  | 3600_BM_boom.png
2025-07-19 | 3600-01 | 64278.5 | INSP-02 | Boom (pluma) | BM-04 | Cara lateral derecha, zona reparada | 0 |  | 3600_BM_boom.png
2025-07-19 | 3600-01 | 64278.5 | INSP-02 | Brazo (stick) | BR-01 | Orejas intermedias del cilindro (lado punta) | 390 |  | 3600_BR_brazo.png
2025-07-19 | 3600-01 | 64278.5 | INSP-02 | Brazo (stick) | BR-02 | Placa superior del brazo | 0 |  | 3600_BR_brazo.png
2025-07-19 | 3600-01 | 64278.5 | INSP-02 | Brazo (stick) | BR-03 | Soldadura de oreja interna derecha | 30 |  | 3600_BR_brazo.png
2025-07-19 | 3600-01 | 64278.5 | INSP-02 | Brazo (stick) | BR-04 | Cara lateral externa izquierda (metal base) | 0 |  | 3600_BR_brazo.png
2025-07-19 | 3600-01 | 64278.5 | INSP-02 | Cucharón | CU-01 | Labio y adaptadores de dientes centrales | 130 |  | 3600_CU_cucharon.png
2025-07-19 | 3600-01 | 64278.5 | INSP-02 | Cucharón | CU-02 | Lateral izquierdo, cara externa | 0 | Zona reparada por soldadura | 3600_CU_cucharon.png
2025-07-19 | 3600-01 | 64278.5 | INSP-02 | Cucharón | CU-03 | Esquinero inferior izquierdo | 220 |  | 3600_CU_cucharon.png
2025-07-19 | 3600-01 | 64278.5 | INSP-02 | Cucharón | CU-04 | Lateral derecho, cara externa | 110 |  | 3600_CU_cucharon.png
2025-08-26 | 3600-01 | 64909.9 | INSP-01 | Boom (pluma) | BM-01 | Placa lateral inferior, zona media del boom | 180 |  | 3600_BM_boom.png
2025-08-26 | 3600-01 | 64909.9 | INSP-01 | Boom (pluma) | BM-02 | Placa superior, zona de la punta del boom | 130 |  | 3600_BM_boom.png
2025-08-26 | 3600-01 | 64909.9 | INSP-01 | Boom (pluma) | BM-03 | Orejas de los cilindros del brazo | 140 |  | 3600_BM_boom.png
2025-08-26 | 3600-01 | 64909.9 | INSP-01 | Boom (pluma) | BM-04 | Cara lateral derecha, zona reparada | 0 |  | 3600_BM_boom.png
2025-08-26 | 3600-01 | 64909.9 | INSP-01 | Brazo (stick) | BR-01 | Orejas intermedias del cilindro (lado punta) | 420 |  | 3600_BR_brazo.png
2025-08-26 | 3600-01 | 64909.9 | INSP-01 | Brazo (stick) | BR-02 | Placa superior del brazo | 0 |  | 3600_BR_brazo.png
2025-08-26 | 3600-01 | 64909.9 | INSP-01 | Brazo (stick) | BR-03 | Soldadura de oreja interna derecha | 50 |  | 3600_BR_brazo.png
2025-08-26 | 3600-01 | 64909.9 | INSP-01 | Brazo (stick) | BR-04 | Cara lateral externa izquierda (metal base) | 0 |  | 3600_BR_brazo.png
2025-08-26 | 3600-01 | 64909.9 | INSP-01 | Cucharón | CU-01 | Labio y adaptadores de dientes centrales | 180 |  | 3600_CU_cucharon.png
2025-08-26 | 3600-01 | 64909.9 | INSP-01 | Cucharón | CU-02 | Lateral izquierdo, cara externa | 0 |  | 3600_CU_cucharon.png
2025-08-26 | 3600-01 | 64909.9 | INSP-01 | Cucharón | CU-03 | Esquinero inferior izquierdo | 200 |  | 3600_CU_cucharon.png
2025-08-26 | 3600-01 | 64909.9 | INSP-01 | Cucharón | CU-04 | Lateral derecho, cara externa | 140 |  | 3600_CU_cucharon.png
2025-10-11 | 3600-01 | 65703.2 | INSP-01 | Boom (pluma) | BM-01 | Placa lateral inferior, zona media del boom | 200 |  | 3600_BM_boom.png
2025-10-11 | 3600-01 | 65703.2 | INSP-01 | Boom (pluma) | BM-02 | Placa superior, zona de la punta del boom | 160 |  | 3600_BM_boom.png
2025-10-11 | 3600-01 | 65703.2 | INSP-01 | Boom (pluma) | BM-03 | Orejas de los cilindros del brazo | 170 |  | 3600_BM_boom.png
2025-10-11 | 3600-01 | 65703.2 | INSP-01 | Boom (pluma) | BM-04 | Cara lateral derecha, zona reparada | 0 |  | 3600_BM_boom.png
2025-10-11 | 3600-01 | 65703.2 | INSP-01 | Brazo (stick) | BR-01 | Orejas intermedias del cilindro (lado punta) | 410 |  | 3600_BR_brazo.png
2025-10-11 | 3600-01 | 65703.2 | INSP-01 | Brazo (stick) | BR-02 | Placa superior del brazo | 0 |  | 3600_BR_brazo.png
2025-10-11 | 3600-01 | 65703.2 | INSP-01 | Brazo (stick) | BR-03 | Soldadura de oreja interna derecha | 60 |  | 3600_BR_brazo.png
2025-10-11 | 3600-01 | 65703.2 | INSP-01 | Brazo (stick) | BR-04 | Cara lateral externa izquierda (metal base) |  |  | 3600_BR_brazo.png
2025-10-11 | 3600-01 | 65703.2 | INSP-01 | Cucharón | CU-01 | Labio y adaptadores de dientes centrales | 230 |  | 3600_CU_cucharon.png
2025-10-11 | 3600-01 | 65703.2 | INSP-01 | Cucharón | CU-02 | Lateral izquierdo, cara externa | 70 |  | 3600_CU_cucharon.png
2025-10-11 | 3600-01 | 65703.2 | INSP-01 | Cucharón | CU-03 | Esquinero inferior izquierdo | 240 |  | 3600_CU_cucharon.png
2025-10-11 | 3600-01 | 65703.2 | INSP-01 | Cucharón | CU-04 | Lateral derecho, cara externa | 160 |  | 3600_CU_cucharon.png

## Puntos
Código | Zona | Descripción | Caution (mm) | Danger (mm) | Esquema
BM-01 | Boom (pluma) | Placa lateral inferior, zona media del boom | 250 | 500 | 3600_BM_boom.png
BM-02 | Boom (pluma) | Placa superior, zona de la punta del boom | 250 | 500 | 3600_BM_boom.png
BM-03 | Boom (pluma) | Orejas de los cilindros del brazo | 250 | 500 | 3600_BM_boom.png
BM-04 | Boom (pluma) | Cara lateral derecha, zona reparada | 250 | 500 | 3600_BM_boom.png
BR-01 | Brazo (stick) | Orejas intermedias del cilindro (lado punta) | 300 | 600 | 3600_BR_brazo.png
BR-02 | Brazo (stick) | Placa superior del brazo | 300 | 600 | 3600_BR_brazo.png
BR-03 | Brazo (stick) | Soldadura de oreja interna derecha | 300 | 600 | 3600_BR_brazo.png
BR-04 | Brazo (stick) | Cara lateral externa izquierda (metal base) | 300 | 600 | 3600_BR_brazo.png
CU-01 | Cucharón | Labio y adaptadores de dientes centrales | 400 | 800 | 3600_CU_cucharon.png
CU-02 | Cucharón | Lateral izquierdo, cara externa | 400 | 800 | 3600_CU_cucharon.png
CU-03 | Cucharón | Esquinero inferior izquierdo | 400 | 800 | 3600_CU_cucharon.png
CU-04 | Cucharón | Lateral derecho, cara externa | 400 | 800 | 3600_CU_cucharon.png